{"text_format":"2","workbook":"xls","n_sheets":1,"sheets":["EConReport"],"not_rendered":{"charts":0,"images":0,"macros":0,"external_links":0,"defined_names":0,"comments":0,"pivot_tables":0},"unopened":[],"bounds":{"document_bytes":16777216,"sheet_cells":100000,"run_cost":"one","rows_first":2000,"rows_last":500,"rows_between":2000,"halvings":0,"cell_chars":16384,"cell_head_chars":4096},"cells_cut":0,"cells_raw":0,"read":"whole","date_system":"1900","formulas":"cached_only"}

{"sheet":"EConReport","index":0,"n_rows":5,"n_cols":6,"rows_kept":5,"cut":false,"hidden":false,"merged":[[0,0,0,5]],"flags":["formulas_cached_only"]}
["Izvješće o provedenom savjetovanju - Tehnički propis za asfaltne kolnike "]
[]
["Redni broj","Korisnik","Isječak","Komentar","Status odgovora\n","Odgovor"]
[1,"Goran Prpić","TEHNIČKI PROPIS ","Predlažem dopune tablica tehničkih svojstava koje bi se odnosile na zadovoljavanje svojstva minimalne ispune šupljina bitumenom (VFB) a odnosile bi se samo na područje Gorskog Kotara I Like zbog izrazitih specifičnim klimatskih uvjeta (niske temperature, vrijednosti indeksa smrzavanja, korištenje soli…). Navedene dopune bi osigurale asfaltne slojeve od preuranjene pojave krunjenja (ispadanja zrna ) habajućeg sloja te pojave ili preslikavanja termički izazvanih pukotina\nDopuna tablice A4 (bitumenske mješavine od asfaltbetona za habajuće slojeve asfaltnog kolnika  - empirijski pristup):\nIspuna šupljina bitumenom za tipove M1 I M2, VFB min 65\nDopuna tablice A6 (bitumenske mješavine od asfaltbetona za vezne slojeve asfaltnog kolnika  - empirijski pristup):\nIspuna šupljina bitumenom za tip M1, VFB min 60\nDopuna tablice A10 (bitumenske mješavine od asfaltbetona za nosiveslojeve asfaltnog kolnika  - empirijski pristup):\nIspuna šupljina bitumenom za tip M1, VFB min 50\nDopuna tablice A28  (bitumenske mješavine od SMA za habajuće slojeve asfaltnog kolnika  ):\nIspuna šupljina bitumenom za tip M1 i M2, VFB min 74","Nije prihvaćen","Primjedba je odbačena iz razloga što prema specifikacijama u normama  HRN EN 13108-1 - HRN EN 13108-5 nije dozvoljeno istovremeno postavljanje zahtjeva za ispune šupljina i kolotraženje."]
[2,"Dusan Ljustina","Stupanje na snagu Propisa,\nČlanak 19.","Točka J.3.1 (4)-Nisu jednoznačno određene ispitne metode koje se odnose na ispitivanja svojstava asfalta u svrhu preuzimanja radova.\nIsto tako nema razloga da odgovorne osobe koje sudjeluju u Investitorskoj kontroli kvalitete moraju isključivo imati položen Stručni ispit u strukovnom području graditeljstva za obavljanje poslova ispitivanja te ocjenjivanja i provjere stalnosti svojstava pri MPUG. Smatram da bi osoba s položenim stručnim ispitom u strukovnom području graditeljstva bila dovoljno kompetentna za obavljanje poslova Investitorske kontrole kvalitete.","Prihvaćen","Primjedbe su prihvaćene."]